## Параметры модели
Категория | Параметр | Обозначение | Текущее значение | Единицы | Диапазон варьирования | Шаг изменения | Физический смысл | Влияние на проводимость
ГЕОМЕТРИЯ ОУНТ | Количество трубок | num_tubes | 1000 | шт | 400-2000 | 400, 600, 800, 1000, 1200, 1500, 1800, 2000 | Количество углеродных нанотрубок в композите | ↑ num_tubes → ↑ φ → ↑ σ (до насыщения)
ГЕОМЕТРИЯ ОУНТ | Длина трубки | tube_length | 250 | нм | 100-500 | 150, 200, 250, 300, 400, 500 | Длина одной нанотрубки (аспектное отношение L/D) | ↑ length → ↑ вероятность перколяции → ↑ σ
ГЕОМЕТРИЯ ОУНТ | Внешний радиус | outer_radius | 1 | нм | 0.5-3.0 | - | Внешний радиус нанотрубки | ↑ radius → ↑ φ, ↑ туннельный зазор → неоднозначно
ГЕОМЕТРИЯ ОУНТ | Внутренний радиус | inner_radius | 0.66 | нм | 0.3-2.0 | - | Внутренний радиус (полая трубка) | ↑ inner_radius → ↓ объём материала → ↓ σ
ГЕОМЕТРИЯ ПОЛЯ | Размер поля | field_size | 400 | нм | 200-800 | - | Размер кубической области моделирования | Масштабный эффект, влияет на φ
ГЕОМЕТРИЯ ПОЛЯ | Размер воксела | voxel_size | 2 | нм | 2.0-8.0 | 2.0, 3.0, 4.0 | Размер элементарной ячейки дискретизации | ↓ voxel_size → ↑ точность, но ↑ время расчёта
ОРИЕНТАЦИЯ | Джиттер выравнивания | aligned_jitter_deg | 4 | град | 0-30 | 0, 4, 8, 15, 30 | Стандартное отклонение углов от главного направления | ↑ jitter → ↓ степень выравнивания → ↓ σ
ОРИЕНТАЦИЯ | Режим ориентации | orientation_mode | aligned | - | aligned / random | - | Режим задания ориентации трубок | aligned → ↑ σ, random → ↓ σ
АЭРОГЕЛЬ | Включить аэрогель | enable_particles | TRUE | - | True / False | - | Включение частиц аэрогеля в композит | particles → ↓ σ (матрица-изолятор)
АЭРОГЕЛЬ | Доля частиц | particle_to_total_ratio | 0 | - | 0.0-0.9 | - | Объёмная доля частиц аэрогеля | ↑ ratio → ↓ доля ОУНТ → ↓ σ
АЭРОГЕЛЬ | Радиус частиц (тип 1) | p1_radius | 15 | нм | 5-30 | - | Радиус частиц аэрогеля первого типа | ↑ radius → ↑ препятствие для контактов → ↓ σ
АЭРОГЕЛЬ | Длина частиц (тип 1) | p1_length | 40 | нм | 20-80 | - | Длина цилиндрической части частицы | ↑ length → ↑ препятствие → ↓ σ
КОЛЛИЗИИ | Мин. зазор ОУНТ-ОУНТ | min_gap | 0.34 | нм | 0.1-2.0 | - | Минимальный зазор между нанотрубками | ↑ min_gap → ↓ плотность упаковки → ↓ σ
КОЛЛИЗИИ | Мин. зазор с частицами | min_gap_particles | 0.5 | нм | 0.1-2.0 | - | Минимальный зазор между частицами и трубками | ↑ min_gap → ↓ плотность упаковки → ↓ σ
жёлтый - сделал
сиреневый - не делал

## Физические константы
Категория | Константа | Обозначение в коде | Значение | Единицы | Диапазон для калибровки | Физический смысл | Источник/Обоснование
ПРОВОДИМОСТЬ ОУНТ | Проводимость вдоль оси | SIGMA_CNT_PARALLEL | 5000000 | См/м | 1e5 - 1e7 | Электрическая проводимость по длине нанотрубки | Литература: ~5*10^6 См/м для идеальных ОУНТ
ПРОВОДИМОСТЬ ОУНТ | Проводимость поперёк оси | SIGMA_CNT_PERPENDICULAR | 0.001 | См/м | 1e2 - 1e4 | Электрическая проводимость поперёк трубки | Анизотропия ~0.001x, типично для ОУНТ
ПРОВОДИМОСТЬ АЭРОГЕЛЯ | Проводимость матрицы | SIGMA_AEROGEL | 1e-06 | См/м | 1e-8 - 1e-4 | Электрическая проводимость аэрогеля | Аэрогель - диэлектрик/изолятор. В програме несильно влияет на результат
ТУННЕЛИРОВАНИЕ | Параметр затухания | TUNNELING_BETA | 3 | нм^-1 | aligned / random | Коэффициент затухания волновой функции | Квантовое туннелирование, β ~ 2-3 нм^-1 типично
ТУННЕЛИРОВАНИЕ | Базовая проводимость | TUNNELING_G0 | 2e-05 | См | 1e-6 - 1e-3 | Проводимость контакта при нулевом зазоре | Эмпирический параметр, калибруется
ТУННЕЛИРОВАНИЕ | Макс. расстояние | MAX_TUNNEL_DISTANCE | 1.2 | нм | 1.0 - 2.0 | Максимальное расстояние туннелирования | Физический предел ~1-2 нм для электронов.
ПЕРКОЛЯЦИЯ | Порог перколяции | PERCOLATION_THRESHOLD | 0.15 | - | 0.10 - 0.25 | Критическая объёмная доля для перколяции | Эмпирика: φ_c ~ 0.15 для стержней в 3D. Требует калибровки и экспериментов
ПЕРКОЛЯЦИЯ | Критический показатель | PERCOLATION_EXPONENT | 2 | - | 1.5 - 2.5 | Показатель степени в законе перколяции | Теория перколяции: t ~ 1.9-2.0 в 3D
КОНТАКТЫ | Чистые ОУНТ | CONTACT_FACTOR_PURE_CNT | 0.1 | - | 0.01 - 1.0 | Контактное сопротивление без матрицы | Эмпирика: снижение на порядок
КОНТАКТЫ | Низкое содержание аэрогеля | CONTACT_FACTOR_LOW_AEROGEL | 0.05 | - | 0.001 - 0.1 | Фактор при < 50% аэрогеля | Матрица ухудшает контакты
КОНТАКТЫ | Высокое содержание аэрогеля | CONTACT_FACTOR_HIGH_AEROGEL | 0.01 | - | 0.0001 - 0.01 | Фактор при > 50% аэрогеля | Сильная изоляция контактов
ИЗВИЛИСТОСТЬ | Хорошее выравнивание | TORTUOSITY_ALIGNED_LOW | 1.1 | - | 1.05 - 1.2 | Джиттер < 5° | Почти прямые пути тока
ИЗВИЛИСТОСТЬ | Среднее выравнивание | TORTUOSITY_ALIGNED_MED | 1.3 | - | 1.2 - 1.5 | Джиттер 5-15° | Умеренная извилистость
ИЗВИЛИСТОСТЬ | Слабое выравнивание | TORTUOSITY_ALIGNED_HIGH | 1.7 | - | 1.5 - 2.0 | Джиттер > 15° | Значительная извилистость
ИЗВИЛИСТОСТЬ | Случайная ориентация | TORTUOSITY_RANDOM | 2.5 | - | 2.0 - 3.0 | Хаотичная сеть | Максимальная извилистость пути
Этот раздел нуждается в экспериментальных данных для более точной калибровки

## Формулы модели
БЛОК | ФОРМУЛА | ОПИСАНИЕ
ОБЪЁМНАЯ ДОЛЯ | φ = V_tubes / V_field | Объёмная доля ОУНТ
| V_tube = π(R_out² - R_in²) × L | Объём одной трубки
| V_field = field_size³ | Объём области моделирования
ЛОКАЛЬНАЯ ПРОВОДИМОСТЬ | σ_voxel = (α·σ_∥ + (1-α)·σ_⊥) × fill | С учётом анизотропии
| α = ¦orientation · link_direction¦ | Проекция на направление связи
| fill = доля заполнения воксела | 0 < fill ≤ 1
ПРОВОДИМОСТЬ КОНТАКТА (одна трубка) | G = σ_avg × A / L | Закон Ома для резистора
| A = voxel_size² | Площадь сечения воксела (нм² → м²)
| L = voxel_size | Расстояние между центрами (нм → м)
| σ_avg = (σ_1 + σ_2) / 2 | Среднее между соседними вокселями
ТУННЕЛЬНАЯ ПРОВОДИМОСТЬ | G_tunnel = G_0 × exp(-β × gap) | Квантовое туннелирование
| gap = distance - R_1 - R_2 | Реальный зазор между поверхностями
| distance = dist(axis_1, axis_2) | Минимум между осями трубок
| G_0 = TUNNELING_G0 [См] | Базовая проводимость
| β = TUNNELING_BETA [нм⁻¹] | Параметр затухания
КИРХГОФФ (эффективная σ) | σ_eff = I × L / (ΔV × A) | Из решения сети
| I = Σ G_ij × (V_i - V_j) | Ток через левую границу
| L = field_size × 10⁻⁹ [м] | Длина в направлении тока
| A = (field_size × 10⁻⁹)² [м²] | Площадь поперечного сечения
| ΔV = 1 В | Разность потенциалов
ПЕРКОЛЯЦИЯ (аналитика) | σ_perc = σ_∥ × ((φ - φ_c) / φ_c)^t | Степенной закон
| φ_c = PERCOLATION_THRESHOLD | Критическая доля
| t = PERCOLATION_EXPONENT | Критический показатель
Применимо только при φ > φ_c
ЭФФЕКТИВНАЯ σ (упрощённая) | σ_eff = σ_geom × CF / τ | С учётом контактов и извилистости
| σ_geom = exp(⟨ln σ_i⟩) | Геометрическое среднее
| CF = contact_factor | Контактное сопротивление
| τ = tortuosity | Извилистость пути тока
ПРИОРИТЕТ МЕТОДОВ | σ_final = σ_Kirchhoff if available | Кирхгофф - наиболее точный
| σ_final = σ_eff otherwise | Упрощённый при больших сетках

## План исследования (hidden)
ЭТАП | ЧТО ДЕЛАТЬ | ПРИМЕЧАНИЯ
1. БАЗОВАЯ СИМУЛЯЦИЯ | Запустить с текущими параметрами | Получить базовое значение σ_base для сравнения
| Записать: σ_eff, φ, есть ли перколяция | Это будет точка отсчёта
2. ВАРЬИРОВАНИЕ ГЕОМЕТРИИ
| 2.1. Изменить num_tubes | 50, 100, 200, 300, 500, 700, 1000 → получить σ(N)
| 2.2. Изменить tube_length | 100, 150, 200, 250, 300, 400, 500 → получить σ(L)
| 2.3. Изменить outer_radius | 0.5, 0.7, 1.0, 1.5, 2.0, 2.5, 3.0 → получить σ(R)
| 2.4. Изменить aligned_jitter_deg | 0, 2, 4, 8, 15, 20, 30 → получить σ(jitter)
Цель: понять геометрические зависимости
3. ВЛИЯНИЕ АЭРОГЕЛЯ
| 3.1. Изменить particle_to_total_ratio | 0.0, 0.1, 0.2, 0.33, 0.5, 0.7, 0.9 → σ(ratio)
| 3.2. Изменить размеры частиц | Радиус: 5, 10, 15, 20, 25, 30
Цель: понять влияние матрицы-изолятора
4. КАЛИБРОВКА КОНСТАНТ
| 4.1. Изменить SIGMA_CNT_PARALLEL | 1e5, 3e5, 1e6, 3e6, 1e7
| 4.2. Изменить TUNNELING_BETA | 1.0, 1.5, 2.0, 2.5, 3.0, 3.5, 4.0
| 4.3. Изменить TUNNELING_G0 | 1e-6, 1e-5, 1e-4, 1e-3, 1e-2
| 4.4. Изменить MAX_TUNNEL_DISTANCE | 1.0, 1.5, 2.0, 2.5, 3.0, 4.0, 5.0
Цель: подогнать под эксперимент
5. СРАВНЕНИЕ С ЭКСПЕРИМЕНТОМ
| 5.1. Получить данные от технолога | Состав, геометрия, измеренная σ
| 5.2. Подобрать соответствующие параметры | Настроить num_tubes, length, radius под состав
| 5.3. Сравнить σ_model vs σ_experiment | Построить график, оценить отклонение
| 5.4. Итерационная калибровка | Подбор TUNNELING_BETA, G0, contact_factor
6. ВАЛИДАЦИЯ
| 6.1. Проверка на других точках | Взять другие составы, предсказать σ
| 6.2. Оценка точности модели | RMSE, R², относительная ошибка
| 6.3. Анализ чувствительности | Какие параметры сильнее всего влияют

## Результаты симуляций (hidden)
Дата | Файл | Записей | Концентраций | Геометрии | С перколяцией | Seed | Время [мин] | Сид генерации | Время расчёта [с] | Примечания | Фиксы
01 20251201 | detailed_repeat_01_20251201_235232.csv | 25 | 14 | 11 | 21/25 | 1536973223 | 21.7
02 20251202 | detailed_repeat_02_20251202_001404.csv | 25 | 14 | 11 | 18/25 | 1538277700 | 21.5
03 20251202 | detailed_repeat_03_20251202_003543.csv | 25 | 14 | 11 | 19/25 | 1539569156 | 21.6
04 20251202 | detailed_repeat_04_20251202_005719.csv | 25 | 14 | 11 | 21/25 | 1540868934 | 21.6
05 20251202 | detailed_repeat_05_20251202_011900.csv | 25 | 14 | 11 | 17/25 | 1542164918 | 21.7
06 20251202 | detailed_repeat_06_20251202_014038.csv | 25 | 14 | 11 | 20/25 | 1543465087 | 21.6
07 20251202 | detailed_repeat_07_20251202_020205.csv | 25 | 14 | 11 | 22/25 | 1544763269 | 21.4
08 20251202 | detailed_repeat_08_20251202_022329.csv | 25 | 14 | 11 | 18/25 | 1546050927 | 21.4
09 20251202 | detailed_repeat_09_20251202_024504.csv | 25 | 14 | 11 | 16/25 | 1547334458 | 21.6
10 20251202 | detailed_repeat_10_20251202_030637.csv | 25 | 14 | 11 | 21/25 | 1548629780 | 21.5
ИТОГО: |  | 250 | 140 | 110 | 193/250 | 30 | 215.7

## Концентрационные результаты
№ группы | № | Дата | Варьируемый параметр | Значение параметра | σ_effective [См/м] | φ (объёмная доля) | Сид генерации | Время расчёта [с] | Примечания
1 | 1 | 2025-12-01 23:31 | num_tubes | 350 | 36.42467 | 0.1913% | 1536973223 | 17.1
| 2 | 2025-12-01 23:31 | num_tubes | 400 | 220.9223 | 0.2181% | 1536973223 | 18.9
| 3 | 2025-12-01 23:32 | num_tubes | 450 | 220.9223 | 0.2454% | 1536973223 | 22.6
| 4 | 2025-12-01 23:32 | num_tubes | 500 | 0 | 0.2689% | 1536973223 | 25 | Нет перколяции
| 5 | 2025-12-01 23:33 | num_tubes | 550 | 43.50224 | 0.2955% | 1536973223 | 27.5
| 6 | 2025-12-01 23:33 | num_tubes | 600 | 43.50224 | 0.3231% | 1536973223 | 29.6
| 7 | 2025-12-01 23:34 | num_tubes | 650 | 48.41057 | 0.3464% | 1536973223 | 32.9
| 8 | 2025-12-01 23:34 | num_tubes | 700 | 5.376574 | 0.3747% | 1536973223 | 35.3
| 9 | 2025-12-01 23:35 | num_tubes | 750 | 151.0066 | 0.3989% | 1536973223 | 38.5
| 10 | 2025-12-01 23:36 | num_tubes | 800 | 282.3236 | 0.4257% | 1536973223 | 40.9
| 11 | 2025-12-01 23:36 | num_tubes | 850 | 607.7235 | 0.4505% | 1536973223 | 42.3
| 12 | 2025-12-01 23:37 | num_tubes | 1000 | 770.2641 | 0.523% | 1536973223 | 51.8
| 13 | 2025-12-01 23:39 | num_tubes | 1500 | 1486.332 | 0.7746% | 1536973223 | 94.6
| 14 | 2025-12-01 23:42 | num_tubes | 2000 | 3810.168 | 0.9975% | 1536973223 | 166.5
2 | 1 | 2025-12-01 23:53 | num_tubes | 350 | 0 | 0.194% | 1538277700 | 16.9 | Нет перколяции
| 2 | 2025-12-01 23:53 | num_tubes | 400 | 0 | 0.2189% | 1538277700 | 18.7 | Нет перколяции
| 3 | 2025-12-01 23:53 | num_tubes | 450 | 0 | 0.244% | 1538277700 | 21 | Нет перколяции
| 4 | 2025-12-01 23:54 | num_tubes | 500 | 3.759945 | 0.2742% | 1538277700 | 23.9
| 5 | 2025-12-01 23:54 | num_tubes | 550 | 27.62575 | 0.3015% | 1538277700 | 26.5
| 6 | 2025-12-01 23:55 | num_tubes | 600 | 0 | 0.3234% | 1538277700 | 28.4 | Нет перколяции
| 7 | 2025-12-01 23:55 | num_tubes | 650 | 3.759945 | 0.353% | 1538277700 | 31.2
| 8 | 2025-12-01 23:56 | num_tubes | 700 | 0 | 0.3721% | 1538277700 | 33.2 | Нет перколяции
| 9 | 2025-12-01 23:56 | num_tubes | 750 | 284.6553 | 0.4013% | 1538277700 | 36.4
| 10 | 2025-12-01 23:57 | num_tubes | 800 | 305.0668 | 0.4263% | 1538277700 | 39.3
| 11 | 2025-12-01 23:58 | num_tubes | 850 | 62.70175 | 0.4517% | 1538277700 | 41.6
| 12 | 2025-12-01 23:59 | num_tubes | 1000 | 262.6868 | 0.5277% | 1538277700 | 50.6
| 13 | 2025-12-02 | num_tubes | 1500 | 1635.949 | 0.7683% | 1538277700 | 94.2
| 14 | 2025-12-02 00:03 | num_tubes | 2000 | 4841.272 | 1.004% | 1538277700 | 171.9
3 | 1 | 2025-12-02 00:14 | num_tubes | 350 | 0 | 0.19% | 1539569156 | 16.6 | Нет перколяции
| 2 | 2025-12-02 00:15 | num_tubes | 400 | 181.0401 | 0.2174% | 1539569156 | 18.9
| 3 | 2025-12-02 00:15 | num_tubes | 450 | 0 | 0.2467% | 1539569156 | 21.2 | Нет перколяции
| 4 | 2025-12-02 00:15 | num_tubes | 500 | 0 | 0.2735% | 1539569156 | 23.8 | Нет перколяции
| 5 | 2025-12-02 00:16 | num_tubes | 550 | 146.8471 | 0.2981% | 1539569156 | 26.3
| 6 | 2025-12-02 00:16 | num_tubes | 600 | 211.6137 | 0.3189% | 1539569156 | 28.7
| 7 | 2025-12-02 00:17 | num_tubes | 650 | 357.6476 | 0.3438% | 1539569156 | 31.2
| 8 | 2025-12-02 00:17 | num_tubes | 700 | 109.2347 | 0.3751% | 1539569156 | 34.3
| 9 | 2025-12-02 00:18 | num_tubes | 750 | 253.6811 | 0.4023% | 1539569156 | 37
| 10 | 2025-12-02 00:19 | num_tubes | 800 | 334.489 | 0.4212% | 1539569156 | 38.9
| 11 | 2025-12-02 00:19 | num_tubes | 850 | 488.7841 | 0.4463% | 1539569156 | 42.1
| 12 | 2025-12-02 00:20 | num_tubes | 1000 | 804.9104 | 0.521% | 1539569156 | 51
| 13 | 2025-12-02 00:22 | num_tubes | 1500 | 1797.239 | 0.7592% | 1539569156 | 93.5
| 14 | 2025-12-02 00:25 | num_tubes | 2000 | 3300.481 | 1.005% | 1539569156 | 173
4 | 1 | 2025-12-02 00:36 | num_tubes | 350 | 0 | 0.1983% | 1540868934 | 17.2 | Нет перколяции
| 2 | 2025-12-02 00:36 | num_tubes | 400 | 0 | 0.2276% | 1540868934 | 19.4 | Нет перколяции
| 3 | 2025-12-02 00:37 | num_tubes | 450 | 40.91882 | 0.2474% | 1540868934 | 21.4
| 4 | 2025-12-02 00:37 | num_tubes | 500 | 36.29442 | 0.2714% | 1540868934 | 23.7
| 5 | 2025-12-02 00:38 | num_tubes | 550 | 100.2603 | 0.3029% | 1540868934 | 26.5
| 6 | 2025-12-02 00:38 | num_tubes | 600 | 115.188 | 0.3253% | 1540868934 | 28.8
| 7 | 2025-12-02 00:39 | num_tubes | 650 | 115.1882 | 0.3515% | 1540868934 | 31.3
| 8 | 2025-12-02 00:39 | num_tubes | 700 | 120.6731 | 0.3757% | 1540868934 | 34
| 9 | 2025-12-02 00:40 | num_tubes | 750 | 67.58122 | 0.3984% | 1540868934 | 36.6
| 10 | 2025-12-02 00:40 | num_tubes | 800 | 91.91717 | 0.425% | 1540868934 | 39.7
| 11 | 2025-12-02 00:41 | num_tubes | 850 | 105.4239 | 0.447% | 1540868934 | 42.1
| 12 | 2025-12-02 00:42 | num_tubes | 1000 | 522.0264 | 0.5299% | 1540868934 | 52.6
| 13 | 2025-12-02 00:43 | num_tubes | 1500 | 1177.364 | 0.7653% | 1540868934 | 92.2
| 14 | 2025-12-02 00:46 | num_tubes | 2000 | 2830.097 | 0.9972% | 1540868934 | 169.4
5 | 1 | 2025-12-02 00:58 | num_tubes | 350 | 0 | 0.1934% | 1542164918 | 16.8 | Нет перколяции
| 2 | 2025-12-02 00:58 | num_tubes | 400 | 0 | 0.2199% | 1542164918 | 18.8 | Нет перколяции
| 3 | 2025-12-02 00:58 | num_tubes | 450 | 0 | 0.2477% | 1542164918 | 21.3 | Нет перколяции
| 4 | 2025-12-02 00:59 | num_tubes | 500 | 4.237974 | 0.2735% | 1542164918 | 23.8
| 5 | 2025-12-02 00:59 | num_tubes | 550 | 4.237983 | 0.2988% | 1542164918 | 26.2
| 6 | 2025-12-02 01:00 | num_tubes | 600 | 0 | 0.3278% | 1542164918 | 28.6 | Нет перколяции
| 7 | 2025-12-02 01:00 | num_tubes | 650 | 0 | 0.3531% | 1542164918 | 31.2 | Нет перколяции
| 8 | 2025-12-02 01:01 | num_tubes | 700 | 27.85796 | 0.3786% | 1542164918 | 34
| 9 | 2025-12-02 01:01 | num_tubes | 750 | 15.74648 | 0.4054% | 1542164918 | 36.9
| 10 | 2025-12-02 01:02 | num_tubes | 800 | 272.0041 | 0.435% | 1542164918 | 39.6
| 11 | 2025-12-02 01:03 | num_tubes | 850 | 27.87788 | 0.4565% | 1542164918 | 42.2
| 12 | 2025-12-02 01:04 | num_tubes | 1000 | 351.4926 | 0.5334% | 1542164918 | 51.9
| 13 | 2025-12-02 01:05 | num_tubes | 1500 | 1338.072 | 0.7775% | 1542164918 | 95.9
| 14 | 2025-12-02 01:08 | num_tubes | 2000 | 3487.328 | 1.014% | 1542164918 | 172.6
6 | 1 | 2025-12-02 01:19 | num_tubes | 350 | 0 | 0.189% | 1543465087 | 16.5 | Нет перколяции
| 2 | 2025-12-02 01:20 | num_tubes | 400 | 0 | 0.215% | 1543465087 | 18.6 | Нет перколяции
| 3 | 2025-12-02 01:20 | num_tubes | 450 | 0 | 0.2412% | 1543465087 | 20.8 | Нет перколяции
| 4 | 2025-12-02 01:20 | num_tubes | 500 | 221.7471 | 0.2709% | 1543465087 | 23.7
| 5 | 2025-12-02 01:21 | num_tubes | 550 | 226.6001 | 0.2975% | 1543465087 | 26.4
| 6 | 2025-12-02 01:21 | num_tubes | 600 | 226.6001 | 0.3235% | 1543465087 | 28.8
| 7 | 2025-12-02 01:22 | num_tubes | 650 | 273.2361 | 0.3488% | 1543465087 | 31.6
| 8 | 2025-12-02 01:22 | num_tubes | 700 | 287.4918 | 0.3725% | 1543465087 | 33.8
| 9 | 2025-12-02 01:23 | num_tubes | 750 | 263.1491 | 0.3982% | 1543465087 | 36.6
| 10 | 2025-12-02 01:24 | num_tubes | 800 | 475.3148 | 0.4242% | 1543465087 | 39.6
| 11 | 2025-12-02 01:24 | num_tubes | 850 | 193.5444 | 0.4479% | 1543465087 | 41.8
| 12 | 2025-12-02 01:25 | num_tubes | 1000 | 708.3413 | 0.5206% | 1543465087 | 50.6
| 13 | 2025-12-02 01:27 | num_tubes | 1500 | 1975.468 | 0.7729% | 1543465087 | 96.4
| 14 | 2025-12-02 01:30 | num_tubes | 2000 | 3667.429 | 1.004% | 1543465087 | 172.4
7 | 1 | 2025-12-02 01:41 | num_tubes | 350 | 0 | 0.1881% | 1544763269 | 16 | Нет перколяции
| 2 | 2025-12-02 01:41 | num_tubes | 400 | 9.922053 | 0.2151% | 1544763269 | 19.3
| 3 | 2025-12-02 01:42 | num_tubes | 450 | 9.922053 | 0.2408% | 1544763269 | 21.1
| 4 | 2025-12-02 01:42 | num_tubes | 500 | 9.922053 | 0.2698% | 1544763269 | 23.6
| 5 | 2025-12-02 01:42 | num_tubes | 550 | 28.14192 | 0.2901% | 1544763269 | 25.5
| 6 | 2025-12-02 01:43 | num_tubes | 600 | 155.0336 | 0.3215% | 1544763269 | 28.7
| 7 | 2025-12-02 01:43 | num_tubes | 650 | 342.1041 | 0.3434% | 1544763269 | 30.9
| 8 | 2025-12-02 01:44 | num_tubes | 700 | 221.7548 | 0.3681% | 1544763269 | 33.4
| 9 | 2025-12-02 01:45 | num_tubes | 750 | 368.4789 | 0.3962% | 1544763269 | 36.5
| 10 | 2025-12-02 01:45 | num_tubes | 800 | 407.1621 | 0.4244% | 1544763269 | 39.3
| 11 | 2025-12-02 01:46 | num_tubes | 850 | 349.3059 | 0.4463% | 1544763269 | 41.2
| 12 | 2025-12-02 01:47 | num_tubes | 1000 | 350.05 | 0.5237% | 1544763269 | 50.8
| 13 | 2025-12-02 01:48 | num_tubes | 1500 | 1660.591 | 0.7636% | 1544763269 | 92.2
| 14 | 2025-12-02 01:51 | num_tubes | 2000 | 2481.418 | 0.9988% | 1544763269 | 164.4
8 | 1 | 2025-12-02 02:02 | num_tubes | 350 | 0 | 0.1914% | 1546050927 | 16.6 | Нет перколяции
| 2 | 2025-12-02 02:03 | num_tubes | 400 | 0 | 0.217% | 1546050927 | 18.6 | Нет перколяции
| 3 | 2025-12-02 02:03 | num_tubes | 450 | 0 | 0.2443% | 1546050927 | 21.2 | Нет перколяции
| 4 | 2025-12-02 02:03 | num_tubes | 500 | 0 | 0.2712% | 1546050927 | 23.6 | Нет перколяции
| 5 | 2025-12-02 02:04 | num_tubes | 550 | 16.03606 | 0.2997% | 1546050927 | 26.3
| 6 | 2025-12-02 02:04 | num_tubes | 600 | 107.1196 | 0.322% | 1546050927 | 28.6
| 7 | 2025-12-02 02:05 | num_tubes | 650 | 99.47108 | 0.3497% | 1546050927 | 31
| 8 | 2025-12-02 02:05 | num_tubes | 700 | 0 | 0.3739% | 1546050927 | 33.2 | Нет перколяции
| 9 | 2025-12-02 02:06 | num_tubes | 750 | 143.3191 | 0.3987% | 1546050927 | 36
| 10 | 2025-12-02 02:07 | num_tubes | 800 | 76.55278 | 0.4265% | 1546050927 | 39.3
| 11 | 2025-12-02 02:07 | num_tubes | 850 | 425.8988 | 0.4513% | 1546050927 | 41.5
| 12 | 2025-12-02 02:08 | num_tubes | 1000 | 513.3366 | 0.5272% | 1546050927 | 51.1
| 13 | 2025-12-02 02:10 | num_tubes | 1500 | 1687.052 | 0.7665% | 1546050927 | 92.5
| 14 | 2025-12-02 02:13 | num_tubes | 2000 | 3717.558 | 0.9938% | 1546050927 | 165.5
9 | 1 | 2025-12-02 02:24 | num_tubes | 350 | 0 | 0.1872% | 1547334458 | 16 | Нет перколяции
| 2 | 2025-12-02 02:24 | num_tubes | 400 | 0 | 0.2141% | 1547334458 | 19.1 | Нет перколяции
| 3 | 2025-12-02 02:24 | num_tubes | 450 | 0 | 0.2462% | 1547334458 | 21.2 | Нет перколяции
| 4 | 2025-12-02 02:25 | num_tubes | 500 | 0 | 0.2685% | 1547334458 | 23.4 | Нет перколяции
| 5 | 2025-12-02 02:25 | num_tubes | 550 | 0 | 0.2942% | 1547334458 | 25.8 | Нет перколяции
| 6 | 2025-12-02 02:26 | num_tubes | 600 | 0 | 0.3234% | 1547334458 | 28.3 | Нет перколяции
| 7 | 2025-12-02 02:26 | num_tubes | 650 | 3.799992 | 0.3474% | 1547334458 | 30.9
| 8 | 2025-12-02 02:27 | num_tubes | 700 | 112.9144 | 0.371% | 1547334458 | 33.1
| 9 | 2025-12-02 02:27 | num_tubes | 750 | 41.76176 | 0.4041% | 1547334458 | 37
| 10 | 2025-12-02 02:28 | num_tubes | 800 | 250.2637 | 0.4287% | 1547334458 | 39.2
| 11 | 2025-12-02 02:29 | num_tubes | 850 | 160.5106 | 0.4555% | 1547334458 | 42.7
| 12 | 2025-12-02 02:30 | num_tubes | 1000 | 440.2762 | 0.5308% | 1547334458 | 51.4
| 13 | 2025-12-02 02:31 | num_tubes | 1500 | 1500.521 | 0.7656% | 1547334458 | 93.5
| 14 | 2025-12-02 02:34 | num_tubes | 2000 | 4272.599 | 1.009% | 1547334458 | 172.1
10 | 1 | 2025-12-02 02:45 | num_tubes | 350 | 11.58601 | 0.1911% | 1548629780 | 16.9
| 2 | 2025-12-02 02:46 | num_tubes | 400 | 0 | 0.2186% | 1548629780 | 18.7 | Нет перколяции
| 3 | 2025-12-02 02:46 | num_tubes | 450 | 0 | 0.244% | 1548629780 | 21.1 | Нет перколяции
| 4 | 2025-12-02 02:46 | num_tubes | 500 | 11.62403 | 0.2669% | 1548629780 | 23.5
| 5 | 2025-12-02 02:47 | num_tubes | 550 | 25.58665 | 0.2933% | 1548629780 | 26
| 6 | 2025-12-02 02:47 | num_tubes | 600 | 9.792611 | 0.3246% | 1548629780 | 28.6
| 7 | 2025-12-02 02:48 | num_tubes | 650 | 26.612 | 0.351% | 1548629780 | 31.7
| 8 | 2025-12-02 02:48 | num_tubes | 700 | 26.61232 | 0.3772% | 1548629780 | 34.2
| 9 | 2025-12-02 02:49 | num_tubes | 750 | 135.0286 | 0.3966% | 1548629780 | 36.5
| 10 | 2025-12-02 02:50 | num_tubes | 800 | 134.3536 | 0.4229% | 1548629780 | 39.4
| 11 | 2025-12-02 02:50 | num_tubes | 850 | 174.6906 | 0.4474% | 1548629780 | 41.5
| 12 | 2025-12-02 02:51 | num_tubes | 1000 | 224.678 | 0.5292% | 1548629780 | 51.7
| 13 | 2025-12-02 02:53 | num_tubes | 1500 | 1790.909 | 0.7657% | 1548629780 | 92.6
| 14 | 2025-12-02 02:56 | num_tubes | 2000 | 3795.528 | 1.008% | 1548629780 | 170.8
СТАТИСТИКА ПО КОНЦЕНТРАЦИЯМ | [7 empty] | График 1
N трубок | σ среднее [См/м] | σ СКО [См/м] | CV [%] | φ среднее | φ СКО | Перколяция |  | φ% | log₁₀(σ) | Y error | X error | Х тренда | Y тренд
350 | 4.801067 | 11.69278 | 243.5454 | 0.1914% | 0.003244% | 2/10 |  | 0.1914% | 0.6813378 | 0.5359841 | 0.003244%
400 | 41.18845 | 84.79763 | 205.8772 | 0.2182% | 0.00381% | 3/10 |  | 0.2182% | 1.614775 | 0.4855472 | 0.00381%
450 | 27.17632 | 69.27716 | 254.9174 | 0.2448% | 0.002394% | 3/10 |  | 0.2448% | 1.434191 | 0.5501273 | 0.002394%
500 | 28.75855 | 68.70563 | 238.9051 | 0.2709% | 0.002397% | 6/10 |  | 0.2709% | 1.458767 | 0.530078 | 0.002397%
550 | 61.88382 | 73.82046 | 119.2888 | 0.2972% | 0.003918% | 9/10 |  | 0.2972% | 1.791577 | 0.3410164 | 0.003918%
600 | 86.885 | 89.07215 | 102.5173 | 0.3234% | 0.002364% | 7/10 |  | 0.3234% | 1.938945 | 0.3064621 | 0.002364%
650 | 127.023 | 143.1782 | 112.7183 | 0.3488% | 0.003511% | 9/10 |  | 0.3488% | 2.103882 | 0.3278049 | 0.003511%
700 | 91.19156 | 99.67991 | 109.3083 | 0.3739% | 0.003083% | 8/10 |  | 0.3739% | 1.959955 | 0.3207864 | 0.003083%
750 | 172.4408 | 116.0382 | 67.29162 | 0.4% | 0.003121% | 10/10 |  | 0.4% | 2.23664 | 0.2234742 | 0.003121% |  |  | График 2
800 | 262.9448 | 130.7836 | 49.73803 | 0.426% | 0.003774% | 10/10 |  | 0.426% | 2.419865 | 0.1753321 | 0.003774% |  |  | log(σ) | log(φ - φ_c)
850 | 259.6461 | 196.3681 | 75.62911 | 0.45% | 0.003725% | 10/10 |  | 0.45% | 2.414382 | 0.2445965 | 0.003725% | 0.45% | 2.414382 | 2.414382 | -2.744631
1000 | 494.8062 | 208.1769 | 42.07241 | 0.5266% | 0.004369% | 10/10 |  | 0.5266% | 2.694435 | 0.1525097 | 0.004369% | 0.5266% | 2.694435 | 2.694435 | -2.590659
1500 | 1604.95 | 235.3876 | 14.66635 | 0.7679% | 0.00553% | 10/10 |  | 0.7679% | 3.205461 | 0.05943599 | 0.00553% | 0.7679% | 3.205461 | 3.205461 | -2.30284
2000 | 3620.388 | 669.6717 | 18.49724 | 1.003% | 0.0064% | 10/10 |  | 1.003% | 3.558755 | 0.07370822 | 0.0064% | 1.003% | 3.558755 | 3.558755 | -2.134736

## Геометрические результаты
№ группы | № | Дата | Варьируемый параметр | Значение параметра | σ_effective [См/м] | φ (объёмная доля) | Сид генерации | Время расчёта [с] | Примечания
1 | 1 | 2025-12-01 23:49 | aligned_jitter_deg | 0 | 0 | 0.5843% | 1538022689 | 50.7 | Нет перколяции
| 2 | 2025-12-01 23:50 | aligned_jitter_deg | 4 | 1246.471 | 0.5219% | 1538022689 | 51.3
| 3 | 2025-12-01 23:51 | aligned_jitter_deg | 8 | 557.6333 | 0.5205% | 1538022689 | 50.6
| 4 | 2025-12-01 23:52 | aligned_jitter_deg | 15 | 270.3191 | 0.5218% | 1538022689 | 51.3
| 5 | 2025-12-01 23:53 | aligned_jitter_deg | 30 | 755.6844 | 0.5214% | 1538022689 | 50.9
| 6 | 2025-12-01 23:42 | tube_length | 150 | 0 | 0.3605% | 1537617399 | 37.6 | Нет перколяции
| 7 | 2025-12-01 23:43 | tube_length | 200 | 0 | 0.4536% | 1537617399 | 43.7 | Нет перколяции
| 8 | 2025-12-01 23:44 | tube_length | 250 | 573.3194 | 0.5287% | 1537617399 | 52.1
| 9 | 2025-12-01 23:45 | tube_length | 300 | 2500.395 | 0.5887% | 1537617399 | 61.4
| 10 | 2025-12-01 23:46 | tube_length | 400 | 7843.832 | 0.6849% | 1537617399 | 85.6
| 11 | 2025-12-01 23:48 | tube_length | 500 | 18280.26 | 0.7531% | 1537617399 | 124.7
2 | 1 | 2025-12-02 00:11 | aligned_jitter_deg | 0 | 0 | 0.5846% | 1539315972 | 51 | Нет перколяции
| 2 | 2025-12-02 00:12 | aligned_jitter_deg | 4 | 423.3802 | 0.5187% | 1539315972 | 50.9
| 3 | 2025-12-02 00:12 | aligned_jitter_deg | 8 | 381.0125 | 0.5253% | 1539315972 | 50.7
| 4 | 2025-12-02 00:13 | aligned_jitter_deg | 15 | 89.42436 | 0.5198% | 1539315972 | 50.7
| 5 | 2025-12-02 00:14 | aligned_jitter_deg | 30 | 572.6855 | 0.5079% | 1539315972 | 49.7
| 6 | 2025-12-02 00:04 | tube_length | 150 | 0 | 0.3574% | 1538911707 | 36.5 | Нет перколяции
| 7 | 2025-12-02 00:04 | tube_length | 200 | 200.6042 | 0.4491% | 1538911707 | 45.3
| 8 | 2025-12-02 00:05 | tube_length | 250 | 410.477 | 0.5184% | 1538911707 | 50.4
| 9 | 2025-12-02 00:06 | tube_length | 300 | 1462.797 | 0.579% | 1538911707 | 62
| 10 | 2025-12-02 00:08 | tube_length | 400 | 6498.586 | 0.6803% | 1538911707 | 87.9
| 11 | 2025-12-02 00:10 | tube_length | 500 | 12380.86 | 0.7438% | 1538911707 | 122
3 | 1 | 2025-12-02 00:32 | aligned_jitter_deg | 0 | 0 | 0.5832% | 1540612255 | 50.8 | Нет перколяции
| 2 | 2025-12-02 00:33 | aligned_jitter_deg | 4 | 952.6926 | 0.5265% | 1540612255 | 51.7
| 3 | 2025-12-02 00:34 | aligned_jitter_deg | 8 | 488.0598 | 0.5266% | 1540612255 | 51.9
| 4 | 2025-12-02 00:35 | aligned_jitter_deg | 15 | 764.8075 | 0.5205% | 1540612255 | 51.2
| 5 | 2025-12-02 00:36 | aligned_jitter_deg | 30 | 858.4228 | 0.5144% | 1540612255 | 50.8
| 6 | 2025-12-02 00:25 | tube_length | 150 | 0 | 0.3609% | 1540206131 | 37.8 | Нет перколяции
| 7 | 2025-12-02 00:26 | tube_length | 200 | 0 | 0.4517% | 1540206131 | 43.3 | Нет перколяции
| 8 | 2025-12-02 00:27 | tube_length | 250 | 586.1396 | 0.528% | 1540206131 | 52
| 9 | 2025-12-02 00:28 | tube_length | 300 | 1797.696 | 0.5901% | 1540206131 | 63
| 10 | 2025-12-02 00:29 | tube_length | 400 | 8630.337 | 0.6872% | 1540206131 | 85.3
| 11 | 2025-12-02 00:31 | tube_length | 500 | 17944.88 | 0.7565% | 1540206131 | 124.7
4 | 1 | 2025-12-02 00:54 | aligned_jitter_deg | 0 | 0 | 0.5866% | 1541909613 | 51.3 | Нет перколяции
| 2 | 2025-12-02 00:55 | aligned_jitter_deg | 4 | 442.4864 | 0.5267% | 1541909613 | 52
| 3 | 2025-12-02 00:56 | aligned_jitter_deg | 8 | 164.4548 | 0.5226% | 1541909613 | 50.7
| 4 | 2025-12-02 00:56 | aligned_jitter_deg | 15 | 374.2528 | 0.5244% | 1541909613 | 50.7
| 5 | 2025-12-02 00:57 | aligned_jitter_deg | 30 | 337.7776 | 0.5148% | 1541909613 | 50.4
| 6 | 2025-12-02 00:47 | tube_length | 150 | 0 | 0.3585% | 1541504366 | 37.5 | Нет перколяции
| 7 | 2025-12-02 00:48 | tube_length | 200 | 231.4174 | 0.4476% | 1541504366 | 43.5
| 8 | 2025-12-02 00:49 | tube_length | 250 | 561.4086 | 0.5258% | 1541504366 | 51.2
| 9 | 2025-12-02 00:50 | tube_length | 300 | 1110.049 | 0.5866% | 1541504366 | 61.4
| 10 | 2025-12-02 00:51 | tube_length | 400 | 8064.624 | 0.683% | 1541504366 | 86.6
| 11 | 2025-12-02 00:53 | tube_length | 500 | 17978.69 | 0.7589% | 1541504366 | 124.9
5 | 1 | 2025-12-02 01:16 | aligned_jitter_deg | 0 | 0 | 0.5841% | 1543213097 | 50.9 | Нет перколяции
| 2 | 2025-12-02 01:16 | aligned_jitter_deg | 4 | 325.675 | 0.5223% | 1543213097 | 51.3
| 3 | 2025-12-02 01:17 | aligned_jitter_deg | 8 | 221.8121 | 0.5182% | 1543213097 | 51
| 4 | 2025-12-02 01:18 | aligned_jitter_deg | 15 | 652.0265 | 0.5136% | 1543213097 | 49.8
| 5 | 2025-12-02 01:19 | aligned_jitter_deg | 30 | 3.812929 | 0.51% | 1543213097 | 48.7
| 6 | 2025-12-02 01:09 | tube_length | 150 | 0 | 0.3596% | 1542805260 | 37.6 | Нет перколяции
| 7 | 2025-12-02 01:09 | tube_length | 200 | 0 | 0.4517% | 1542805260 | 42.8 | Нет перколяции
| 8 | 2025-12-02 01:10 | tube_length | 250 | 273.1439 | 0.5263% | 1542805260 | 51.2
| 9 | 2025-12-02 01:11 | tube_length | 300 | 1798.492 | 0.5871% | 1542805260 | 62.6
| 10 | 2025-12-02 01:13 | tube_length | 400 | 7025.381 | 0.696% | 1542805260 | 90.8
| 11 | 2025-12-02 01:15 | tube_length | 500 | 18231.51 | 0.7458% | 1542805260 | 122.7
6 | 1 | 2025-12-02 01:37 | aligned_jitter_deg | 0 | 0 | 0.5872% | 1544506133 | 50.8 | Нет перколяции
| 2 | 2025-12-02 01:38 | aligned_jitter_deg | 4 | 582.3278 | 0.5293% | 1544506133 | 52.6
| 3 | 2025-12-02 01:39 | aligned_jitter_deg | 8 | 534.1672 | 0.5265% | 1544506133 | 51.7
| 4 | 2025-12-02 01:40 | aligned_jitter_deg | 15 | 234.8463 | 0.5237% | 1544506133 | 49.8
| 5 | 2025-12-02 01:41 | aligned_jitter_deg | 30 | 619.0703 | 0.5188% | 1544506133 | 52
| 6 | 2025-12-02 01:30 | tube_length | 150 | 0 | 0.3604% | 1544103136 | 37.7 | Нет перколяции
| 7 | 2025-12-02 01:31 | tube_length | 200 | 5.461647 | 0.451% | 1544103136 | 43.8
| 8 | 2025-12-02 01:32 | tube_length | 250 | 245.3027 | 0.5244% | 1544103136 | 51.1
| 9 | 2025-12-02 01:33 | tube_length | 300 | 1629.144 | 0.5895% | 1544103136 | 62.4
| 10 | 2025-12-02 01:34 | tube_length | 400 | 7151.168 | 0.6888% | 1544103136 | 87.3
| 11 | 2025-12-02 01:36 | tube_length | 500 | 10121.47 | 0.7552% | 1544103136 | 120.5
7 | 1 | 2025-12-02 01:59 | aligned_jitter_deg | 0 | 0 | 0.5811% | 1545795604 | 50.5 | Нет перколяции
| 2 | 2025-12-02 02:00 | aligned_jitter_deg | 4 | 417.7352 | 0.5244% | 1545795604 | 51.3
| 3 | 2025-12-02 02:00 | aligned_jitter_deg | 8 | 833.8427 | 0.5256% | 1545795604 | 51.6
| 4 | 2025-12-02 02:01 | aligned_jitter_deg | 15 | 179.8928 | 0.5173% | 1545795604 | 50.6
| 5 | 2025-12-02 02:02 | aligned_jitter_deg | 30 | 719.391 | 0.5135% | 1545795604 | 51
| 6 | 2025-12-02 01:52 | tube_length | 150 | 0 | 0.3618% | 1545386726 | 37.9 | Нет перколяции
| 7 | 2025-12-02 01:52 | tube_length | 200 | 2.955918 | 0.456% | 1545386726 | 43.7
| 8 | 2025-12-02 01:53 | tube_length | 250 | 768.0014 | 0.5266% | 1545386726 | 52.1
| 9 | 2025-12-02 01:54 | tube_length | 300 | 1656.252 | 0.5899% | 1545386726 | 62.7
| 10 | 2025-12-02 01:56 | tube_length | 400 | 8228.814 | 0.6817% | 1545386726 | 87.9
| 11 | 2025-12-02 01:58 | tube_length | 500 | 14969.52 | 0.7422% | 1545386726 | 124.4
8 | 1 | 2025-12-02 02:20 | aligned_jitter_deg | 0 | 0 | 0.5811% | 1547082275 | 50.9 | Нет перколяции
| 2 | 2025-12-02 02:21 | aligned_jitter_deg | 4 | 274.3866 | 0.5193% | 1547082275 | 50.6
| 3 | 2025-12-02 02:22 | aligned_jitter_deg | 8 | 495.0401 | 0.5179% | 1547082275 | 49.9
| 4 | 2025-12-02 02:23 | aligned_jitter_deg | 15 | 131.3118 | 0.5194% | 1547082275 | 50.3
| 5 | 2025-12-02 02:23 | aligned_jitter_deg | 30 | 514.258 | 0.5115% | 1547082275 | 50.3
| 6 | 2025-12-02 02:13 | tube_length | 150 | 0 | 0.3626% | 1546676209 | 37.8 | Нет перколяции
| 7 | 2025-12-02 02:14 | tube_length | 200 | 5.683417 | 0.4515% | 1546676209 | 43.9
| 8 | 2025-12-02 02:15 | tube_length | 250 | 391.7985 | 0.529% | 1546676209 | 51.3
| 9 | 2025-12-02 02:16 | tube_length | 300 | 1627.595 | 0.5896% | 1546676209 | 62
| 10 | 2025-12-02 02:17 | tube_length | 400 | 5839.27 | 0.6852% | 1546676209 | 86.9
| 11 | 2025-12-02 02:19 | tube_length | 500 | 16385.24 | 0.7593% | 1546676209 | 124
9 | 1 | 2025-12-02 02:42 | aligned_jitter_deg | 0 | 0 | 0.5804% | 1548379014 | 50.5 | Нет перколяции
| 2 | 2025-12-02 02:43 | aligned_jitter_deg | 4 | 168.0667 | 0.518% | 1548379014 | 48.9
| 3 | 2025-12-02 02:43 | aligned_jitter_deg | 8 | 22.99317 | 0.5184% | 1548379014 | 49.3
| 4 | 2025-12-02 02:44 | aligned_jitter_deg | 15 | 767.6908 | 0.5183% | 1548379014 | 51.1
| 5 | 2025-12-02 02:45 | aligned_jitter_deg | 30 | 549.4321 | 0.5063% | 1548379014 | 50.8
| 6 | 2025-12-02 02:35 | tube_length | 150 | 0 | 0.3585% | 1547968720 | 37.5 | Нет перколяции
| 7 | 2025-12-02 02:35 | tube_length | 200 | 0 | 0.4502% | 1547968720 | 43.4 | Нет перколяции
| 8 | 2025-12-02 02:36 | tube_length | 250 | 417.3479 | 0.5263% | 1547968720 | 51.6
| 9 | 2025-12-02 02:37 | tube_length | 300 | 2246.438 | 0.5914% | 1547968720 | 62.4
| 10 | 2025-12-02 02:39 | tube_length | 400 | 8463.017 | 0.6889% | 1547968720 | 88
| 11 | 2025-12-02 02:41 | tube_length | 500 | 21383.33 | 0.775% | 1547968720 | 127.2
10 | 1 | 2025-12-02 03:03 | aligned_jitter_deg | 0 | 0 | 0.5817% | 1549671122 | 50.5 | Нет перколяции
| 2 | 2025-12-02 03:04 | aligned_jitter_deg | 4 | 281.0575 | 0.5235% | 1549671122 | 51
| 3 | 2025-12-02 03:05 | aligned_jitter_deg | 8 | 414.0345 | 0.5223% | 1549671122 | 50.2
| 4 | 2025-12-02 03:06 | aligned_jitter_deg | 15 | 28.33349 | 0.5198% | 1549671122 | 49.8
| 5 | 2025-12-02 03:07 | aligned_jitter_deg | 30 | 351.4878 | 0.5104% | 1549671122 | 49.9
| 6 | 2025-12-02 02:56 | tube_length | 150 | 0 | 0.3581% | 1549263539 | 37.6 | Нет перколяции
| 7 | 2025-12-02 02:57 | tube_length | 200 | 16.23745 | 0.4475% | 1549263539 | 43.1
| 8 | 2025-12-02 02:58 | tube_length | 250 | 117.2424 | 0.5241% | 1549263539 | 50.4
| 9 | 2025-12-02 02:59 | tube_length | 300 | 1888.909 | 0.5879% | 1549263539 | 62.8
| 10 | 2025-12-02 03:00 | tube_length | 400 | 9152.252 | 0.685% | 1549263539 | 89.4
| 11 | 2025-12-02 03:02 | tube_length | 500 | 16702.94 | 0.7459% | 1549263539 | 124.1
СТАТИСТИКА ПО ДЖИТТЕРУ
Jitter [°] | σ среднее | σ СКО | CV [%] | φ среднее | φ СКО | Перколяция |  | Jitter [°] | log₁₀(σ) | Y error
0 | 0 | 0 | 0 | 0.5834% | 0.002355% | 0/10 |  | 0 | 0 | 0
4 | 511.4279 | 337.1406 | 65.92143 | 0.5231% | 0.003752% | 10/10 |  | 4 | 2.708784 | 0.2199025
8 | 411.305 | 230.097 | 55.94316 | 0.5224% | 0.003506% | 10/10 |  | 8 | 2.614164 | 0.1929663
15 | 349.2905 | 280.0939 | 80.18938 | 0.5199% | 0.003126% | 10/10 |  | 15 | 2.543187 | 0.2557292
30 | 528.2022 | 247.3642 | 46.83134 | 0.5129% | 0.004696% | 10/10 |  | 30 | 2.7228 | 0.1668188
СТАТИСТИКА ПО ДЛИНЕ ТРУБОК
L [нм] | σ среднее | σ СКО | CV [%] | φ среднее | φ СКО | Перколяция |  | L [нм] | log₁₀(σ) | Y error | Х тренда | Y тренд
150 | 0 | 0 | 0 | 0.3598% | 0.001698% | 0/10 |  | 150 | 0 | 0
200 | 46.236 | 89.90915 | 194.457 | 0.451% | 0.002604% | 6/10 |  | 200 | 1.66498 | 0.4690219
250 | 434.4181 | 192.8652 | 44.39621 | 0.5258% | 0.003059% | 10/10 |  | 250 | 2.637908 | 0.1595558
300 | 1771.777 | 388.6048 | 21.93306 | 0.588% | 0.003475% | 10/10 |  | 300 | 3.248409 | 0.08612147 | 300 | 3.248409
400 | 7689.728 | 1035.537 | 13.46649 | 0.6861% | 0.004477% | 10/10 |  | 400 | 3.885911 | 0.05486763 | 400 | 3.885911
500 | 16437.87 | 3236.933 | 19.69192 | 0.7536% | 0.009865% | 10/10 |  | 500 | 4.215846 | 0.07806483 | 500 | 4.215846

## results_20251126_013134 (hidden)
run_id | label | timestamp | elapsed_time_sec | num_tubes | tube_length_nm | outer_radius_nm | field_size_nm | voxel_size_nm | aligned_jitter_deg | orientation_mode | tubes_generated | packing_density | percolates | volume_fraction | sigma_effective_Sm | sigma_kirchhoff_Sm | calculation_method | tortuosity | contact_factor | varied_parameter | varied_value
1 | num_tubes=400 |  | 10.0 | 400 | 250.0 | 1.0 | 400.0 | 4.0 | 4.0 | aligned | 400 | 0.0049 | FALSE | 0.0 | 0.0 |  | N/A | 0.0 | 0.0 | num_tubes | 400
2 | num_tubes=600 |  | 14.7 | 600 | 250.0 | 1.0 | 400.0 | 4.0 | 4.0 | aligned | 600 | 0.0074 | TRUE | 0.051804 | 2.773271985068091 | 2.773271985068091 | Кирхгофф | 1.1 | 0.05 | num_tubes | 600
3 | num_tubes=800 |  | 20.6 | 800 | 250.0 | 1.0 | 400.0 | 4.0 | 4.0 | aligned | 800 | 0.0098 | TRUE | 0.067114 | 1580.7709572311069 | 1580.7709572311069 | Кирхгофф | 1.1 | 0.05 | num_tubes | 800
4 | num_tubes=1000 |  | 27.8 | 1000 | 250.0 | 1.0 | 400.0 | 4.0 | 4.0 | aligned | 1000 | 0.0123 | TRUE | 0.083904 | 2043.0116211996406 | 2043.0116211996406 | Кирхгофф | 1.1 | 0.05 | num_tubes | 1000
5 | num_tubes=1200 |  | 37.1 | 1200 | 250.0 | 1.0 | 400.0 | 4.0 | 4.0 | aligned | 1200 | 0.0147 | TRUE | 0.099156 | 3188.1885668926466 | 3188.1885668926466 | Кирхгофф | 1.1 | 0.05 | num_tubes | 1200
6 | num_tubes=1500 |  | 58.7 | 1500 | 250.0 | 1.0 | 400.0 | 4.0 | 4.0 | aligned | 1500 | 0.0184 | TRUE | 0.122371 | 5082.29497345194 | 5082.29497345194 | Кирхгофф | 1.1 | 0.05 | num_tubes | 1500
7 | num_tubes=1800 |  | 84.2 | 1800 | 250.0 | 1.0 | 400.0 | 4.0 | 4.0 | aligned | 1800 | 0.0221 | TRUE | 0.142091 | 8771.325756839899 | 8771.325756839899 | Кирхгофф | 1.1 | 0.05 | num_tubes | 1800
8 | num_tubes=2000 |  | 109.8 | 2000 | 250.0 | 1.0 | 400.0 | 4.0 | 4.0 | aligned | 2000 | 0.0245 | TRUE | 0.15762 | 61565.74429079095 |  | Геометрическое среднее | 1.1 | 0.05 | num_tubes | 2000