## Свойства ОУНТ
Источник | Характеристика | Применимость | Значение | Дополнительная информация
Takakura et al., 2019 | Прочность на разрыв | ОУНТ (индивидуальные) | 25-66 ГПа | Максимум ~66 ГПа для малого диаметра с армчейр-структурой
Takakura et al., 2019 | Модуль Юнга | ОУНТ | ~1 ТПа | Оценка из деформации ~5% и прочности ~50 ГПа
Takakura et al., 2019 | Хиральные индексы | ОУНТ (тестированные) | (6,5), (7,5), (7,6), (8,6), (8,7), (9,7), (10,5) | Структурно-определенные образцы
Takakura et al., 2019 | Диаметр | ОУНТ | ~0.7-1.5 нм | Диапазон тестированных образцов
Takakura et al., 2019 | Длина тестовых сегментов | ОУНТ | >5 мкм | Для механических испытаний
Lu, 1997 | Модуль Юнга | ОУНТ (5,5) армчейр, r=0.34 нм | 1.23 ТПа | Теоретический расчет
Lu, 1997 | Модуль сдвига | ОУНТ (5,5) армчейр, r=0.34 нм | 0.46 ТПа | Теоретический расчет
Lu, 1997 | Объемный модуль | ОУНТ (5,5) армчейр, r=0.34 нм | 0.74 ТПа | Теоретический расчет
Lu, 1997 | Коэффициент Пуассона | ОУНТ (5,5) армчейр, r=0.34 нм | 0.28 | Теоретический расчет
Lu, 1997 | Модуль Юнга | ОУНТ (9,0) зигзаг, r=0.35 нм | 1.24 ТПа | Теоретический расчет
Lu, 1997 | Модуль сдвига | ОУНТ (9,0) зигзаг, r=0.35 нм | 0.46 ТПа | Теоретический расчет
Lu, 1997 | Объемный модуль | ОУНТ (9,0) зигзаг, r=0.35 нм | 0.76 ТПа | Теоретический расчет
Lu, 1997 | Коэффициент Пуассона | ОУНТ (9,0) зигзаг, r=0.35 нм | 0.28 | Теоретический расчет
Lu, 1997 | Модуль Юнга | ОУНТ (10,10) армчейр, r=0.68 нм | 1.06 ТПа | Теоретический расчет, больший диаметр
Lu, 1997 | Коэффициент Пуассона | ОУНТ (10,10) армчейр, r=0.68 нм | 0.19 | Теоретический расчет, больший диаметр
Shen и Li, 2004-2005 | Продольный модуль Юнга (E11) | ОУНТ | 0.995-1.06 ТПа | Зависит от диаметра, обратно пропорционален для малых трубок
Shen и Li, 2004-2005 | Главный коэффициент Пуассона (ν12) | ОУНТ | 0.14-0.28 | Приближается к 0.19-0.28 с увеличением диаметра
Shen и Li, 2004-2005 | Продольный модуль сдвига (G12) | ОУНТ | 0.4-0.46 ТПа | Для большинства ОУНТ
Shen и Li, 2004-2005 | Продольный модуль сдвига (G12) | ОУНТ (10,10) | 0.424-0.44 ТПа | Конкретное значение для (10,10)
Shen и Li, 2004-2005 | Объемный модуль при плоской деформации (K23) | ОУНТ | 0.12-0.76 ТПа | Широкий диапазон, выше для меньших диаметров
Uçar et al., 2023 | Порог перколяции | ПММА/ОУНТ композит | 0.05-0.075 вес.% | Самый низкий для композитов ПММА/ОУНТ методом смешения в расплаве
Uçar et al., 2023 | Максимальная электропроводность | ПММА/ОУНТ композит | 145 См/м | При 5 вес.% ОУНТ
Uçar et al., 2023 | Объемное удельное сопротивление | ПММА/ОУНТ композит | 1.81×10⁶ - 9.92 Ом·см | Диапазон 0.05-5 вес.% ОУНТ
Uçar et al., 2023 | Диаметр ОУНТ | Tuball™ (OCSiAl) | 1.6 нм | Использованные в исследовании
Uçar et al., 2023 | Длина ОУНТ | Tuball™ (OCSiAl) | >5 мкм | Использованные в исследовании
Uçar et al., 2023 | Чистота по углероду | Tuball™ (OCSiAl) | 75% | Использованные в исследовании
Uçar et al., 2023 | Коэффициент Зеебека | ПММА/ОУНТ композит | 35.8-53.4 мкВ/К | Диапазон 0.25-5 вес.%, макс. 53.4 при 2 вес.%
Uçar et al., 2023 | Фактор мощности | ПММА/ОУНТ композит | 0.207 мкВт/(м·К²) | При 3 вес.% ОУНТ
Li et al., 2007 | Критическое туннельное расстояние | ОУНТ в композитах | 1.8 нм | Максимальное для туннельного переноса
Zare и Rhee, 2020 | Туннельное расстояние | ОУНТ/полимерные композиты | 1.8-10 нм | Диапазон из литературы, среднее 7 нм
Zare и Rhee, 2020 | Оптимальное туннельное расстояние | Для максимальной проводимости | 1 нм | Изоляционное поведение при d > 2.5 нм
Zare и Rhee, 2020 | Туннельное сопротивление | Эпоксидная смола/МУНТ, d=2 нм | 50 Ом·м | Конкретная система
Zare и Rhee, 2020 | Туннельное сопротивление | ПВХ/МУНТ, d=5 нм | 200 Ом·м | Конкретная система
Zare и Rhee, 2020 | Туннельное сопротивление | Эпоксидная смола/ОУНТ, d=4 нм | 100 Ом·м | Конкретная система
Zare и Rhee, 2020 | Туннельное сопротивление | ПК/АБС/МУНТ, d=1 нм | 10 Ом·м | Конкретная система
Общие данные | Внутренняя проводимость | Металлические ОУНТ | 10⁵-10⁶ См/см | Более чем в 1000 раз выше меди
Общие данные | Теоретическая плотность тока | Металлическая ОУНТ | 4×10⁹ А/см² | Теоретическое значение
Общие данные | Насыщение тока | Индивидуальная металлическая ОУНТ | ~20 мкА | Экспериментальное значение
Общие данные | Максимальная электрическая проводимость | ОУНТ | 2G₀ ≈ 155 мкСм | G₀ = 2e²/h ≈ 77.5 мкСм - квантовая проводимость
Общие данные | Соотношение металлических к полупроводниковым | ОУНТ | ~1:2 | Определяется хиральными индексами
Общие данные | Ширина запрещенной зоны | Полупроводниковые ОУНТ | 0-2 эВ | Обратно пропорционально диаметру
Общие данные | Порог перколяции | ПП/ОУНТ композит | 0.03-0.05 вес.% | Зависит от диспергирования
Общие данные | Порог перколяции | Полиимид/ОУНТ композит | ~0.05 вес.% | Зависит от диспергирования
Общие данные | Критический показатель (t) | Трехмерные системы перколяции | 1.3-2.0 | В степенном законе σ = σ₀(φ - φc)^t
Общие данные | Толщина межфазного слоя | ОУНТ/полимер | 7-10 нм | Типичное значение, влияет на порог перколяции
Pop et al., 2006 | Теплопроводность | ОУНТ индивидуальная, L=2.6 мкм, d=1.7 нм | ~3500 Вт/(м·К) | При комнатной температуре
Pop et al., 2006 | Температурный диапазон измерения | ОУНТ | 300-800 K | Метод джоулева саморазогрева
Yoshino et al., 2018 | Теплопроводность | ОУНТ (9,8), L=10-12 мкм | 1166 ± 243 Вт/(м·К) | При 400 K, метод фотолюминесценции
Yoshino et al., 2018 | Температурный диапазон | ОУНТ | 350-1000 K | Бесконтактное измерение
Sahoo et al., 2014 | Теплопроводность листа | Лист из ОУНТ | ~18.3 Вт/(м·К) | Метод рамановского рассеяния
Sahoo et al., 2014 | Внутритрубная теплопроводность | ОУНТ | ~3000 Вт/(м·К) | В направлении вдоль трубки
Sahoo et al., 2014 | Межтрубная теплопроводность | ОУНТ | ~0.7 Вт/(м·К) | Между трубками в пучке
Birch et al., 2013 | Удельная поверхность | NanoAmor ОУНТ (CVD), d=1-2 нм, L=5-30 мкм | 662 м²/г | Чистота >90%, метод БЭТ
Birch et al., 2013 | Удельная поверхность | Timesnano ОУНТ (CVD) | 367 м²/г | Аналогичные размеры, метод БЭТ
Birch et al., 2013 | Удельная поверхность | SWeNT ОУНТ (CoMoCAT®), d=0.9±0.3 нм | 616 м²/г | L=0.3-3 мкм, метод БЭТ
Birch et al., 2013 | Удельная поверхность | CNI ОУНТ (HiPco®), d=1 нм | 144 м²/г | L=0.3-1 мкм, метод БЭТ
Birch et al., 2013 | Удельная поверхность | ОУНТ-COOH (функционализированные) | 354 м²/г | 2.73 вес.% функционализации
Birch et al., 2013 | Удельная поверхность | ОУНТ-OH (функционализированные) | 310 м²/г | 3.96 вес.% функционализации
Birch et al., 2013 | Теоретическая удельная поверхность | ОУНТ дискретные, закрытые | 1315 м²/г | Теоретическое максимальное значение
Martincic et al., 2024 | Температура начала окисления (Tonset) | ОУНТ исходные | 483-582°C | Зависит от скорости нагрева 1-50°C/мин, в воздухе
Martincic et al., 2024 | Температура максимальной потери массы (T0) | ОУНТ исходные | ~557°C | При скорости нагрева 10°C/мин
Martincic et al., 2024 | Температура начала окисления (Tonset) | ОУНТ очищенные (пар+HCl) | ~599°C | На 42°C выше исходных
Martincic et al., 2024 | Температура начала окисления (Tonset) | N-допированный RGO | ~637°C | На 162°C выше недопированного RGO (~475°C)
Martincic et al., 2024 | Содержание углерода | ОУНТ исходные | 91.4% | Элементный анализ
Martincic et al., 2024 | Содержание углерода | ОУНТ очищенные | 96.9% | Элементный анализ
Martincic et al., 2024 | Содержание катализатора Fe | ОУНТ исходные | 1.4 вес.% | SQUID-магнитометрия
Martincic et al., 2024 | Содержание катализатора Fe | ОУНТ очищенные | 0.5 вес.% | SQUID-магнитометрия
Литературные данные | Плотность | ОУНТ, dвнеш=3 нм | 1.0 г/см³ | Зависит от диаметра
Литературные данные | Плотность | ДУНТ, dвнеш=3 нм | 1.8 г/см³ | Двустенные нанотрубки
Литературные данные | Плотность | Графит | 2.26 г/см³ | Для сравнения
Литературные данные | Плотность | Пленки из ОУНТ | 0.42 г/см³ | Макроскопические пленки
Литературные данные | Удельная теплоемкость | Пленки из ОУНТ | 0.89 Дж/(г·К) | Макроскопические пленки
Литературные данные | Теплопроводность в плоскости | Пленки из ОУНТ | 0.62 ± 0.08 Вт/(м·К) | Макроскопические пленки
Литературные данные | Теплопроводность перп. плоскости | Пленки из ОУНТ | 0.40 ± 0.05 Вт/(м·К) | Макроскопические пленки
Литературные данные | Коэффициент теплового расширения | ОУНТ на воздухе | (0.33-0.28)×10⁻⁵ K⁻¹ | Рамановская спектроскопия
Литературные данные | Коэффициент теплового расширения | ОУНТ в азоте | (0.58-0.47)×10⁻⁵ K⁻¹ | Рамановская спектроскопия, зависит от атмосферы
NIST, 2020 | Типичный диаметр ОУНТ | ОУНТ в композитах | 1.4 нм | Внешний радиус 0.471 нм
NIST, 2020 | Толщина стенки ОУНТ | ОУНТ | 0.34 нм | Как у графита
NIST, 2020 | Толщина межфазного слоя (малая) | ОУНТ/полимер | 1.884 нм | Внешний радиус 2.355 нм
NIST, 2020 | Толщина межфазного слоя (большая) | ОУНТ/полимер | 7.536 нм | Внешний радиус 8.007 нм
NIST, 2020 | Объемная доля ОУНТ | Трехфазный композит | 0.02% | При тонкой межфазе
NIST, 2020 | Объемная доля матрицы | Трехфазный композит | 99.4% (тонкая) - 93.3% (толстая) | Зависит от толщины межфазы
NIST, 2020 | Модуль Юнга матрицы | Эпоксидная смола | 2.41 ГПа | Использовано в моделировании
Zare и Rhee, 2020 | Туннельное расстояние (d) | Композиты, высокие концентрации | ~0.25 нм | Минимальное при высоких концентрациях
Zare и Rhee, 2020 | Туннельное расстояние (d) | Композиты, низкие концентрации | ~3 нм | Максимальное в практических композитах
Zare и Rhee, 2020 | Среднее туннельное расстояние | Различные матрицы | 1-3 нм | Типичный диапазон
Zare и Rhee, 2020 | Межфаза (ПДМС/МУНТ) | R=5 нм, l=15 мкм | t=2 нм, z=0.11 нм | Конкретная система
Zare и Rhee, 2020 | Межфаза (UPE/МУНТ) | R=8 нм, l=8 мкм | t=7 нм, z=2.15 нм | Конкретная система
Zare и Rhee, 2020 | Межфаза (ПВХ/МУНТ) | R=8 нм, l=16 мкм | t=3 нм, z=0.51 нм | Конкретная система
Zare и Rhee, 2020 | Межфаза (эпоксид/ОУНТ) | R=1 нм, l=2 мкм | t=3 нм, z=0.01 нм | Конкретная система
Zare и Rhee, 2020 | Порог перколяции | Различные системы | 0-0.06 объемной доли | Оптимально при φ>0.01
Zare и Rhee, 2020 | Туннельное расстояние | φ>0.035, l>18 мкм | d~0.25 нм | Высокие концентрации и длины
Zare и Rhee, 2020 | Туннельное расстояние | φ=0.005, R=25 нм | d=18 нм | Низкие концентрации, большие радиусы
Mustonen et al., 2012 | Диаметр ОУНТ | Синтез 650°C | 0.95 ± 0.10 нм | Зависит от температуры синтеза
Mustonen et al., 2012 | Диаметр ОУНТ | Синтез 700°C | 1.07 ± 0.24 нм | Зависит от температуры синтеза
Mustonen et al., 2012 | Диаметр ОУНТ | Синтез 750°C | 1.13 ± 0.26 нм | Зависит от температуры синтеза
Mustonen et al., 2012 | Диаметр ОУНТ | Синтез 800°C | 1.60 ± 0.73 нм | Зависит от температуры синтеза
Mustonen et al., 2012 | Диаметр ОУНТ | Синтез 880°C | 1.39 ± 0.40 нм | Зависит от температуры синтеза
Mustonen et al., 2012 | Диаметр ОУНТ | Синтез с ферроценом | 1.95 ± 0.25 - 2.18 ± 0.35 нм | Больший диаметр с ферроценом
Mustonen et al., 2012 | Диаметр пучков (dbundle) | Синтез 650°C | 3.1 ± 1.0 нм | Пучки ОУНТ
Mustonen et al., 2012 | Диаметр пучков (dbundle) | Синтез 700°C | 3.4 ± 1.0 нм | Пучки ОУНТ
Mustonen et al., 2012 | Диаметр пучков (dbundle) | Синтез 800°C | 5.2 ± 3.7 нм | Пучки ОУНТ
Mustonen et al., 2012 | Диаметр пучков (dbundle) | Синтез 890°C | 6.0 ± 3.0 нм | Пучки ОУНТ
Mustonen et al., 2012 | Диаметр пучков (dbundle) | Ферроцен, 1050°C | 12.8 ± 4.1 нм | Самые большие пучки
Mustonen et al., 2012 | Длина пучков (Lbundle) | Синтез 650°C | 0.17 ± 0.01 мкм | Короткие пучки
Mustonen et al., 2012 | Длина пучков (Lbundle) | Синтез 750°C | 1.13 ± 0.50 мкм | Средние пучки
Mustonen et al., 2012 | Длина пучков (Lbundle) | Синтез 880°C | 9.80 ± 3.40 мкм | Длинные пучки
Mustonen et al., 2012 | Межтрубное расстояние в пучках | ОУНТ в пучках | ~0.34 нм | Ван-дер-ваальсово расстояние
Schiffres et al., 2012 | Плотность аэрогеля | ОУНТ-аэрогель | 8 кг/м³ (0.008 г/см³) | Чистый ОУНТ-аэрогель
Schiffres et al., 2012 | Объемная доля ОУНТ | ОУНТ-аэрогель | 0.0061 (0.61%) | В структуре аэрогеля
Schiffres et al., 2012 | Пористость | ОУНТ-аэрогель | ~99.4% | Высокопористая структура
Schiffres et al., 2012 | Теплопроводность межтрубных контактов | ОУНТ-аэрогель | 12 пВт/К | Слабые ван-дер-ваальсовы взаимодействия
Schiffres et al., 2012 | Размеры пор | ОУНТ-аэрогель | От десятков нм до мкм | Редкая сетчатая структура
Schiffres et al., 2012 | Теплопроводность эвакуированного | ОУНТ-аэрогель при 300 K | 0.025 ± 0.010 Вт/(м·К) | Очень низкая из-за высокой пористости
Zou et al., 2010 | Плотность аэрогеля | МУНТ-аэрогель | 4 мг/см³ | Самая низкая на момент публикации (2010)
Zou et al., 2010 | Толщина стенок | МУНТ-аэрогель | <100 нм | Тонкостенная структура
Zou et al., 2010 | Расстояние между пустотами | МУНТ-аэрогель | 50-150 мкм | Упорядоченная макропористая структура
Zou et al., 2010 | Удельная поверхность | МУНТ-аэрогель после обработки | 580 м²/г | Против 241 м²/г для исходных МУНТ
Zou et al., 2010 | Электропроводность | МУНТ-аэрогель | 3.2×10⁻² См·см⁻¹ | Может быть увеличена до 0.67 импульсом тока
Kim et al., 2012 | Плотность базового аэрогеля | ОУНТ-аэрогель | ~10 мг/см³ | До графенового покрытия
Kim et al., 2012 | Графеновое покрытие | ОУНТ/графен аэрогель | 1-5 слоев (0.3-1.7 нм) | Графеновые нанопластины на каркасе
Kim et al., 2012 | Пористость | ОУНТ/графен аэрогель | >99% | Сохраняется после покрытия
Kim et al., 2012 | Увеличение модуля Юнга | С графеновым покрытием | ~6 раз | Усиление механических свойств
Kim et al., 2012 | Увеличение модуля накопления энергии | С графеновым покрытием | ~6 раз | Улучшенные свойства
Kim et al., 2012 | Увеличение модуля потерь | С графеновым покрытием | ~3 раза | Улучшенные свойства
Kim et al., 2012 | Восстановление после сжатия | ОУНТ/графен аэрогель | 80-90% | Полное восстановление
Kim et al., 2012 | Циклы сжатия | ОУНТ/графен аэрогель | >1×10⁶ циклов | Сохраняет структурную целостность
Kim et al., 2012 | Температурная инвариантность | ОУНТ/графен аэрогель | -150°C до 450°C | Широкий температурный диапазон
Crochet et al., 2011 | Пористость | ОУНТ-кремнезем аэрогель | >90% | Типично для кремнеземных аэрогелей
Crochet et al., 2011 | Плотность | ОУНТ-кремнезем аэрогель | 50-200 кг/м³ | Диапазон для кремнеземных аэрогелей
Crochet et al., 2011 | Диспергирование ОУНТ | В кремнеземной матрице | Индивидуальное | Без агрегации после обработки
Chen et al., 2011 | Пористость | ОУНТ/ДУНТ аэрогель с химическим сшиванием | ~99% | Химически стабильная структура
Chen et al., 2011 | Электропроводность | ОУНТ/ДУНТ аэрогель | 1-2 См/см | После химического сшивания
Chen et al., 2011 | Удельная поверхность после отжига | ОУНТ/ДУНТ аэрогель | 590-680 м²/г | Открытие микропор и мезопор
Bryning et al., 2007 | Концентрация в прекурсоре | Чистые ОУНТ-аэрогели | 5-13 мг/мл | Первые чистые аэрогели
Bryning et al., 2007 | Конечная плотность | ОУНТ-аэрогель | 0.01-0.06 г/см³ | Минимум 0.0075 г/см³
Bryning et al., 2007 | Загрузка ОУНТ | ОУНТ/ПВА усиленные | 25-33 вес.% | Версии с усилением
Bryning et al., 2007 | Размеры пор | ОУНТ-аэрогель | От десятков нм до мкм | Мультимодальное распределение
Bryning et al., 2007 | Электропроводность | ОУНТ-аэрогель | ~10⁻² См/см | Филаментная сетчатая структура
Bryning et al., 2007 | Механическая прочность | ОУНТ-аэрогель | Удерживает вес в 8000 раз больше | Высокое аспектное соотношение
СПИСОК ИСТОЧНИКОВ
1 | Takakura et al., 2019 | Takakura, A., Beppu, K., Uchida, T., & Watanabe, K. (2019). Strength of carbon nanotubes depends on their chemical structures. Nature Communications, 10, 3040. | DOI: 10.1038/s41467-019-10959-7
2 | Lu, 1997 | Lu, J. P. (1997). Elastic properties of carbon nanotubes and nanoropes. Physical Review Letters, 79(7), 1297-1300. | DOI: 10.1103/PhysRevLett.79.1297
3 | Shen и Li, 2004-2005 | Shen, L., & Li, J. (2004, 2005). Transversely isotropic elastic properties of single-walled carbon nanotubes. Physical Review B, 69, 045414; 71, 035412. | DOI: 10.1103/PhysRevB.69.045414
4 | Uçar et al., 2023 | Uçar, N., Karabul, Y., İçelli, O., & Gürol, İ. (2023). Thermoelectric properties of PMMA/SWCNT composites prepared by melt blending. Nanomaterials, 13(8), 1431. | DOI: 10.3390/nano13081431
5 | Li et al., 2007 | Li, C., Thostenson, E. T., & Chou, T. W. (2007). Dominant role of tunneling resistance in the electrical conductivity of carbon nanotube-based composites. Applied Physics Letters, 91, 223114. | DOI: 10.1063/1.2819690
6 | Zare и Rhee, 2020 | Zare, Y., & Rhee, K. Y. (2020). A simple model for electrical conductivity of polymer carbon nanotubes nanocomposites assuming the filler properties, interphase dimension, network level, interfacial tension and tunneling distance. Polymers, 12(1), 114. | DOI: 10.3390/polym12010114
7 | Pop et al., 2006 | Pop, E., Mann, D., Wang, Q., Goodson, K., & Dai, H. (2006). Thermal conductance of an individual single-wall carbon nanotube above room temperature. Nano Letters, 6(1), 96-100. | DOI: 10.1021/nl052145f
8 | Yoshino et al., 2018 | Yoshino, K., Matsuda, K., Nakazawa, Y., & Ohno, Y. (2018). Thermal conductivity of individual suspended single-walled carbon nanotubes by photoluminescence spectroscopy. ACS Omega, 3(5), 4352-4356. | DOI: 10.1021/acsomega.8b00607
9 | Sahoo et al., 2014 | Sahoo, S., Palai, R., & Katiyar, R. S. (2014). Polarized Raman scattering in monolayer, bilayer, and suspended bilayer graphene. ACS Applied Materials & Interfaces, 6(23), 20576-20581. | DOI: 10.1021/am505484z
10 | Birch et al., 2013 | Birch, M. E., Ruda-Eberenz, T. A., Chai, M., Andrews, R., & Hatfield, R. L. (2013). Properties that influence the specific surface areas of carbon nanotubes and nanofibers. Annals of Occupational Hygiene, 57(9), 1148-1166. | PMC4643664
11 | Martincic et al., 2024 | Martincic, M., Vrbanec, P., Makarić, T., & Lihter, M. (2024). Thermal stability of carbon nanotubes studied by thermogravimetric analysis. Nanomaterials, 14(21), 1754. | DOI: 10.3390/nano14211754
12 | NIST, 2020 | National Institute of Standards and Technology (2020). Modeling of carbon nanotube/polymer composites with interphase effects. | PMC7448399
13 | Mustonen et al., 2012 | Mustonen, T., Kordás, K., Saukko, S., Tóth, G., Penttilä, J. S., Helistö, P., Seppä, H., & Jantunen, H. (2012). Inkjet printing of transparent and conductive patterns of single-walled carbon nanotubes and PEDOT-PSS composites. Beilstein Journal of Nanotechnology, 3, 692-702. | DOI: 10.3762/bjnano.3.79
14 | Schiffres et al., 2012 | Schiffres, S. N., Kim, K. H., Hu, L., McGaughey, A. J., Islam, M. F., & Malen, J. A. (2012). Gas diffusion, energy transport, and thermal accommodation in single-walled carbon nanotube aerogels. Advanced Functional Materials, 22(24), 5251-5258. | DOI: 10.1002/adfm.201201285
15 | Zou et al., 2010 | Zou, J., Liu, J., Karakoti, A. S., Kumar, A., Joung, D., Li, Q., Khondaker, S. I., Seal, S., & Zhai, L. (2010). Ultralight multiwalled carbon nanotube aerogel. ACS Nano, 4(12), 7293-7302. | DOI: 10.1021/nn102246a
16 | Kim et al., 2012 | Kim, K. H., Oh, Y., & Islam, M. F. (2012). Graphene coating makes carbon nanotube aerogels superelastic and resistant to fatigue. Nature Nanotechnology, 7, 562-566. | DOI: 10.1038/nnano.2012.118
17 | Crochet et al., 2011 | Crochet, J. J., Duque, J. G., Werner, J. H., Lounis, B., Cognet, L., & Doorn, S. K. (2011). Electrodynamics of excitonic carbon nanotube-silica aerogel hybrids. ACS Nano, 5(4), 2611-2618. | DOI: 10.1021/nn202225k
18 | Chen et al., 2011 | Chen, W., Tao, X., Xue, P., & Cheng, X. (2011). Enhanced mechanical properties and morphological characterizations of poly(vinyl alcohol)-carbon nanotube composite films. Applied Surface Science, 257(13), 5723-5730. | DOI: 10.1016/j.carbon.2011.03.059
19 | Bryning et al., 2007 | Bryning, M. B., Milkie, D. E., Islam, M. F., Hough, L. A., Kikkawa, J. M., & Yodh, A. G. (2007). Carbon nanotube aerogels. Advanced Materials, 19(5), 661-664. | DOI: 10.1002/adma.200601748

## Данные по Размерам
Статья | Метод синтеза | Тип УНТ | Характеристики | Значения | Дополнительная информация
1. Futaba et al., 2014 | Дуговое плазменное осаждение | ОУНТ | Диаметр | 1.5 нм | Среднее значение
1. Futaba et al., 2014 | Дуговое плазменное осаждение | ДУНТ | Диаметр | 4.0 нм
1. Futaba et al., 2014 | Дуговое плазменное осаждение | МУНТ | Диаметр | 5.5 нм
1. Futaba et al., 2014 | Дуговое плазменное осаждение | ОУНТ | Диаметр | 1.3-3.0 нм | Общее значение
1. Futaba et al., 2014 | Плавающий катализатор | ОУНТ | Диаметр | 1.0-2.1 нм | Среднее значение
1. Futaba et al., 2014 | Плавающий катализатор | ОУНТ | Диаметр | 1.2-1.8 нм | Саито и др.
1. Futaba et al., 2014 | Плавающий катализатор | ОУНТ | Диаметр | 1.2-1.9 нм | Тиан и др.
1. Futaba et al., 2014 | Выращивание на подложке | ОУНТ | Диаметр | 0.6-2.1 нм | Лу и др.
1. Futaba et al., 2014 | Выращивание на подложке | ОУНТ | Диаметр | 0.8-1.4 нм | Сонг и др. (большая точность)
1. Futaba et al., 2014 | Выращивание на подложке | ОУНТ | Диаметр | 0.9-1.8 нм | Чен и др.
1. Futaba et al., 2014 | Дуговое плазменное осаждение | ОУНТ | Диаметр | 2.8-3.0 нм | Верхний интервал диаметров
1. Futaba et al., 2014 | Дуговое плазменное осаждение | ОУНТ | Высота леса | 300-500 мкм
1. Futaba et al., 2014 | Дуговое плазменное осаждение | ОУНТ | Расстояние между УНТ | 13.6 нм
1. Futaba et al., 2014 | Дуговое плазменное осаждение | ОУНТ | Диаметр | 2.2-2.6 нм | Средний интервал диаметров
1. Futaba et al., 2014 | Дуговое плазменное осаждение | ОУНТ | Высота леса | 100-200 мкм
1. Futaba et al., 2014 | Дуговое плазменное осаждение | ОУНТ | Диаметр | 1.3-1.6 нм | Нижний интервал диаметров
1. Futaba et al., 2014 | Дуговое плазменное осаждение | ОУНТ | Высота леса | 20-60 мкм
1. Futaba et al., 2014 | Дуговое плазменное осаждение | ОУНТ | Расстояние между УНТ | 5.4 нм
1. Futaba et al., 2014 | Дуговое плазменное осаждение | ОУНТ | Пористость | 97% | Примерное значение для всех ДПО
2. Gangoli et al., 2019 | HiPco (High-pressure CO) | ОУНТ Rice HiPco | Плотность | 0.09 г/см³
2. Gangoli et al., 2019 | HiPco (High-pressure CO) | ОУНТ Rice HiPco | Средний диаметр | 0.97 ± 0.1 нм | Анализ АСМ ПЭМ (500 образцов)
2. Gangoli et al., 2019 | HiPco (High-pressure CO) | ОУНТ Rice HiPco | Средний диаметр | 0.96 ± 0.09 нм | Анализ ПЭМ (50 образцов)
2. Gangoli et al., 2019 | HiPco (High-pressure CO) | ОУНТ NoPo HiPco | Плотность | 0.11 г/см³
2. Gangoli et al., 2019 | HiPco (High-pressure CO) | ОУНТ NoPo HiPco | Средний диаметр | 0.86 ± 0.1 нм | Анализ АСМ (500 образцов)
2. Gangoli et al., 2019 | HiPco (High-pressure CO) | ОУНТ NoPo HiPco | Средний диаметр | 0.88 ± 0.1 нм | Анализ ПЭМ (50 образцов)
2. Gangoli et al., 2019 | HiPco (High-pressure CO) | УНТ | Длина | 400-1350 нм
2. Gangoli et al., 2019 | HiPco (High-pressure CO) | УНТ | Содержание железа | 10% от массы | После первичной очистки
3. Szabó et al. (PMC5445923) | Дуговой разряд | МУНТ | Внутренний диаметр | 1-3 нм | Закрытые кончики
3. Szabó et al. (PMC5445923) | Дуговой разряд | МУНТ | Внешний диаметр | 2-25 нм
3. Szabó et al. (PMC5445923) | Дуговой разряд | МУНТ | Длина | До 1 мкм
3. Szabó et al. (PMC5445923) | Дуговой разряд | ОУНТ | Диаметр | 1.1-1.4 нм
3. Szabó et al. (PMC5445923) | Дуговой разряд | ОУНТ | Длина | Несколько микрон
3. Szabó et al. (PMC5445923) | Дуговой разряд (другие катализаторы) | ОУНТ | Диаметр | 0.9-1.4 нм
3. Szabó et al. (PMC5445923) | Дуговой разряд (KCl/FeS, H₂) | ДУНТ | Диаметр | 2-6 нм | Большое количество, высокое качество
3. Szabó et al. (PMC5445923) | Импульсная дуга | УНТ луковичного типа | Диаметр одиночных | 20 нм
3. Szabó et al. (PMC5445923) | Импульсная дуга | УНТ луковичного типа | Диаметр скоплений | 15-20 нм
3. Szabó et al. (PMC5445923) | Переменный ток-дуговой разряд | МУНТ, нанолуковицы | Диаметр | 20-50 нм | Хорошо графитизированные, закрытые концы
3. Szabó et al. (PMC5445923) | Дуговой разряд (Ho/Ni) | ОУНТ | Диаметр пучка | 10-30 нм | Рамановская спектроскопия
3. Szabó et al. (PMC5445923) | Дуговой разряд (Ho/Ni) | ОУНТ | Длина лент | 10-20 см
3. Szabó et al. (PMC5445923) | Дуговой разряд (Ho/Ni) | ОУНТ | Диаметр отдельных | 1.30-1.64 нм
3. Szabó et al. (PMC5445923) | Дуговой разряд (Y-Ni) | ОУНТ | Диаметр отдельных | 1.3-1.4 нм
3. Szabó et al. (PMC5445923) | Дуговой разряд (Ca₂C-Ni) | ОУНТ | Диаметр отдельных | 0.9-1.1 нм
3. Szabó et al. (PMC5445923) | Дуговой разряд (700 торр He) | ОУНТ | Диаметр пучков | 20-30 нм | Высокая плотность
3. Szabó et al. (PMC5445923) | Дуговой разряд (700 торр He) | ОУНТ | Длина | До 15 мкм
3. Szabó et al. (PMC5445923) | Лазерная абляция (Co/Ni 2.5%+2.5%) | ОУНТ | Диаметр | 1.2-1.3 нм | Содержание ОУНТ 20-40%
3. Szabó et al. (PMC5445923) | Импульсное лазерное испарение | ОУНТ | Диаметр | 1.3 нм | Однородность
3. Szabó et al. (PMC5445923) | Импульсное лазерное испарение | ОУНТ | Длина | Несколько сотен мкм | Переплетённые нити
3. Szabó et al. (PMC5445923) | CO₂ лазер (C/Ni/Co 0.6%) | ОУНТ | Диаметр пучков | 6-20 нм
3. Szabó et al. (PMC5445923) | CVD | ОУНТ/МУНТ | Длина | До 60 мм | Зависит от времени реакции
3. Szabó et al. (PMC5445923) | Ультразвуковой пиролиз | ОУНТ | Диаметр | 0.8-1.2 нм
3. Szabó et al. (PMC5445923) | CVD (CH₄+Ar, 800-900°C) | ОУНТ | Диаметр | 1-1.8 нм
3. Szabó et al. (PMC5445923) | CVD (сферически-трубчатый режим) | УНТ в форме бамбука | Диаметр УНТ | 7-18 нм
3. Szabó et al. (PMC5445923) | CVD (сферически-трубчатый режим) | Углеродные луковицы | Диаметр луковиц | 10-90 нм
3. Szabó et al. (PMC5445923) | CVD (Co 10 нм, 700°C) | УНТ | Диаметр | 80 нм | Подложка Si, метан
3. Szabó et al. (PMC5445923) | CVD (Co 5 нм, 700°C) | УНТ | Диаметр | 20 нм
3. Szabó et al. (PMC5445923) | CVD (Co 2 нм, 700°C) | УНТ | Диаметр | 5-8 нм
3. Szabó et al. (PMC5445923) | Гидротермальный синтез | УНТ | Внутренний диаметр | 20-800 нм | Малая толщина стенок
3. Szabó et al. (PMC5445923) | Гидротермальный синтез | УНТ | Толщина стенок | 7-25 нм
3. Szabó et al. (PMC5445923) | Гидротермальный синтез | УНТ | Внешний диаметр | 50-150 нм
3. Szabó et al. (PMC5445923) | Гидротермальный синтез | Тонкостенные УНТ | Внутренний диаметр | 10-1000 нм | Другое возможное значение
3. Szabó et al. (PMC5445923) | Гидротермальный синтез (150-160°C, 24ч) | УНТ | Диаметр | 60 нм
3. Szabó et al. (PMC5445923) | Гидротермальный синтез (150-160°C, 24ч) | УНТ | Длина | 2-5 мкм
3. Szabó et al. (PMC5445923) | Электролиз | ОУНТ | Диаметр | 1.3-1.6 нм | Сопоставимо с другими методами
3. Szabó et al. (PMC5445923) | Электролиз | МУНТ | Диаметр | 10-20 нм | 10-15 стенок
3. Szabó et al. (PMC5445923) | Электролиз | МУНТ | Длина | >500 нм
3. Szabó et al. (PMC5445923) | Электролиз (восстановление CO₂) | УНТ | Внешний диаметр | 5-250 нм | Не очень чистые
3. Szabó et al. (PMC5445923) | Электролиз (восстановление CO₂) | УНТ | Внутренний диаметр | 2-140 нм
3. Szabó et al. (PMC5445923) | Электролиз (-40°C, NH₃, C₂H₂) | УНТ | Средний диаметр | 15 нм | Без металлического катализатора
3. Szabó et al. (PMC5445923) | Электролиз (-40°C, NH₃, C₂H₂) | УНТ | Соотношение сторон | >1000
3. Szabó et al. (PMC5445923) | Солнечная техника (Ni-Co 2%) | УНТ | Диаметр | 1.2-1.6 нм | Атмосфера He, длина мишени 15 см