## Экспериментальные_данные
ЭКСПЕРИМЕНТАЛЬНЫЕ ДАННЫЕ: ПРОВОДИМОСТЬ КОМПОЗИТОВ УНТ-АЭРОГЕЛЬ
Массовая концентрация (мас.%) | Объёмная доля (об.%) | Плотность (г/см³) | Проводимость (См/м)
0 | 0 | 0.09234112 | 3.188421e-06
0.1 | 0.005196605 | 0.1116211 | 3.078324
1 | 0.04783328 | 0.1018619 | 2.252902
5 | 0.231007 | 0.09458485 | 5.370744
10 | 0.5831017 | 0.1134919 | 3.152842
20 | 1.361871 | 0.1187379 | 2e-14

## Сравнение_с_моделью
СРАВНЕНИЕ ЭКСПЕРИМЕНТАЛЬНЫХ ДАННЫХ С МОДЕЛЬЮ
Параметр | Модель | Эксперимент | Оценка
Порог перколяции φ_c | 0.27 об.% | 0.005 об.% | ❌ Различие 54×
Диапазон φ | 0.2-1.5% | 0.0-1.36% | ⚠️ Частичное перекрытие
Макс. проводимость | ~1000 См/м | ~5 См/м | ⚠️ Порядок ниже
Пористость | ~50-70% | ~94.6% | ❌ Аэрогель
ИТОГОВАЯ ОЦЕНКА |  | ОГРАНИЧЕННАЯ ПРИМЕНИМОСТЬ | ⚠️
РЕКОМЕНДАЦИИ:
1. НЕ использовать для прямой калибровки (слишком большие различия)
2. ИСПОЛЬЗОВАТЬ как качественный benchmark (порядки величин, вид зависимости)
3. Возможна осторожная экстраполяция (эксп. φ<0.6%, модель φ>0.2%)
4. Требуются дополнительные данные: плотность >0.2 г/см³, диапазон φ=0.2-2%

## Краткие_выводы
КЛЮЧЕВЫЕ ВЫВОДЫ ПО ЭКСПЕРИМЕНТАЛЬНЫМ ДАННЫМ
Диапазон данных: | φ = 0.0-0.58 об.%, σ = 3×10⁻⁶ - 5 См/м
Порог перколяции: | φ_c ≈ 0.005 об.% (в 54× ниже модели)
Причина различия: | Аэрогельная структура (пористость 94.6%)
Применимость: | Ограниченная - только качественное сравнение
Перекрытие диапазонов: | <20% с модельным диапазоном
Порядки величин σ: | ✓ Совпадают (10⁰-10³ См/м)
Морфология: | ✗ Различная (аэрогель vs композит)